## Simple
Material | Vc | 1 | 2 | 3 | 4 | 5 | 6 | 8 | 10 | 12
Aluminium Knetlegierung | 500 | 0.01 | 0.02 | 0.025 | 0.05 | 0.05 | 0.05 | 0.064 | 0.08 | 0.1
Guss-Aluminium > 6% Si | 200 | 0.01 | 0.01 | 0.01 | 0.015 | 0.015 | 0.025 | 0.03 | 0.038 | 0.05
Weichkunststoff | 600 | 0.025 | 0.03 | 0.035 | 0.045 | 0.065 | 0.09 | 0.1 | 0.2 | 0.3
Hartkunststoff | 550 | 0.015 | 0.02 | 0.025 | 0.05 | 0.06 | 0.08 | 0.089 | 0.1 | 0.15
Holz hart | 450 | 0.02 | 0.025 | 0.03 | 0.055 | 0.065 | 0.085 | 0.095 | 0.095 | 0.155
Holz weich | 500 | 0.025 | 0.03 | 0.035 | 0.06 | 0.07 | 0.09 | 0.1 | 0.11 | 0.16
MDF | 450 | 0.05 | 0.07 | 0.1 | 0.15 | 0.2 | 0.3 | 0.4 | 0.5 | 0.6
Messing, Bronze, Kupfer | 360 | 0.015 | 0.02 | 0.025 | 0.025 | 0.03 | 0.05 | 0.056 | 0.065 | 0.08
Stahl | 90 | 0.01 | 0.01 | 0.012 | 0.025 | 0.03 | 0.038 | 0.045 | 0.05 | 0.08
Testmaterial 10 | 100 | 1 | 2 | 3 | 4 | 5 | 6 | 7 | 8 | 9
Note on B1: Vorschubgeschwindigkeit in m/min
Note on C1: Durchmesser 1 in mm
Note on D1: Durchmesser 2 in mm
Note on E1: Durchmesser 3 in mm
Note on F1: Durchmesser 4 in mm
Note on G1: Durchmesser 5 in mm
Note on H1: Durchmesser 6 in mm
Note on I1: Durchmesser 7 in mm
Note on J1: Durchmesser 8 in mm
Note on K1: Durchmesser 9 in mm

## Dynamic
Material | Vc min | Vc typ | Vc max | fz min (D10) | fz typ (D10) | fz max (D10) | fz min (D20) | fz typ (D20) | fz max (D20) | ae min (D10) | ae typ (D10) | ae max (D10) | ae min (D20) | ae typ (D20) | ae max (D20) | Kc | Mc
Stahl gehaertet 48 - 55 HRC | 90 | 165 | 240 | 0.09 | 0.11 | 0.13 | 0.13 | 0.155 | 0.18 | 0.25 | 0.25 | 0.25 | 0.4 | 0.4 | 0.4 | 1410 | 0.39
Stahl gehaertet 55 - 67 HRC | 75 | 97 | 120 | 0.09 | 0.11 | 0.13 | 0.13 | 0.155 | 0.18 | 0.2 | 0.2 | 0.2 | 0.35 | 0.35 | 0.35 | 2300 | 0.26
EN - GJS > 180 HB | 300 | 333 | 360 | 0.09 | 0.11 | 0.13 | 0.13 | 0.155 | 0.18 | 0.25 | 0.25 | 0.25 | 0.4 | 0.4 | 0.4 | 1132 | 0.44
Cu - Legierung | 90 | 115 | 140 | 0.09 | 0.11 | 0.13 | 0.13 | 0.155 | 0.18 | 0.2 | 0.2 | 0.2 | 0.35 | 0.35 | 0.35 | 710 | 0.215
Al - Legierung | 300 | 400 | 500 | 0.1 | 0.175 | 0.25 | 0.2 | 0.3 | 0.4 | 0.1 | 0.2 | 0.3 | 0.2 | 0.3 | 0.4 | 813 | 0.23
Stahl Rm 850 - 1100 | 280 | 320 | 360 | 0.09 | 0.11 | 0.13 | 0.13 | 0.155 | 0.18 | 0.25 | 0.25 | 0.25 | 0.4 | 0.4 | 0.4 | 1922 | 0.12
Stahl Rm 1100 - 1400 | 210 | 240 | 270 | 0.09 | 0.11 | 0.13 | 0.13 | 0.155 | 0.18 | 0.25 | 0.25 | 0.25 | 0.4 | 0.4 | 0.4 | 2350 | 0.26
Titanlegierung | 90 | 180 | 270 | 0.09 | 0.11 | 0.13 | 0.13 | 0.155 | 0.18 | 0.2 | 0.225 | 0.25 | 0.35 | 0.375 | 0.4 | 1450 | 0.23

## Drill
Material | Vc min HSS | Vc typ HSS | Vc max HSS | Vc min VHM | Vc typ VHM | Vc max VHM | f in mm/U (D2) | f in mm/U (D5) | f in mm/U (D8) | f in mm/U (D12) | f in mm/U (D16) | Kc | Mc
Gusseisen mit Kugelgrafit <= 250 HB | 31 | 37 | 44 | 70 | 85 | 100 | 0.05 | 0.13 | 0.22 | 0.27 | 0.32 | 1005 | 0.25
Gusseisen mit Kugelgrafit > 250 HB | 23 | 25 | 28 | 70 | 85 | 100 | 0.04 | 0.11 | 0.17 | 0.22 | 0.27 | 1132 | 0.44
Gusseisen mit Lamellengrafit <= 200 HB | 25 | 31 | 38 | 80 | 105 | 130 | 0.05 | 0.13 | 0.22 | 0.27 | 0.32 | 1020 | 0.25
Nichtrostenderstahl, austenitisch Rm <= 680 | 13 | 19 | 25 | 30 | 40 | 50 | 0.02 | 0.05 | 0.09 | 0.13 | 0.15 | 2350 | 0.21
Nichtrostenderstahl, austenitisch Rm > 680 | 10 | 15 | 19 | 25 | 35 | 45 | 0.02 | 0.05 | 0.09 | 0.13 | 0.15 | 2350 | 0.21
Nichtrostenderstahl, mertensitisch Rm > 500 | 8 | 10 | 13 | 25 | 30 | 35 | 0.02 | 0.05 | 0.09 | 0.13 | 0.15 | 1820 | 0.26
CuZn - Legierung (Messing) Langspanend | 44 | 56 | 75 | 120 | 170 | 230 | 0.05 | 0.16 | 0.22 | 0.27 | 0.28 | 780 | 0.18
Al - Gusslegierung | 38 | 50 | 63 | 120 | 170 | 130 | 0.03 | 0.09 | 0.15 | 0.22 | 0.27 | 830 | 0.23
CuSn - Legierung (Bronze) Kurzspanend | 31 | 50 | 63 | 120 | 170 | 230 | 0.05 | 0.09 | 0.13 | 0.22 | 0.27 | 640 | 0.25
Al - Knetlegierung | 50 | 87 | 125 | 180 | 240 | 300 | 0.05 | 0.15 | 0.19 | 0.24 | 0.32 | 830 | 0.23
Al - Legierung, Kurzspanend | 38 | 56 | 75 | 120 | 170 | 230 | 0.05 | 0.15 | 0.19 | 0.24 | 0.32 | 780 | 0.23
CuSn - Legierung (Bronze) Langspanend | 19 | 29 | 44 | 90 | 135 | 180 | 0.05 | 0.09 | 0.15 | 0.22 | 0.27 | 640 | 0.25
CuZn - Legierung (Messing) Kurzspanend | 75 | 100 | 125 | 120 | 170 | 230 | 0.09 | 0.19 | 0.27 | 0.28 | 0.32 | 780 | 0.18
Duroplast | 10 | 15 | 20 | 0 | 0 | 0 | 0.05 | 0.08 | 0.14 | 0.2 | 0.25 | 1 | 0.1
Thermoplast | 20 | 30 | 40 | 0 | 0 | 0 | 0.5 | 0.08 | 0.14 | 0.2 | 0.25 | 1 | 0.1
Automatenstahl Rm <= 570 | 31 | 37 | 44 | 70 | 85 | 100 | 0.05 | 0.13 | 0.22 | 0.27 | 0.32 | 1200 | 0.18
Automatenstahl Rm > 570 | 25 | 31 | 38 | 60 | 75 | 85 | 0.03 | 0.08 | 0.11 | 0.17 | 0.22 | 1200 | 0.18
Baustahl Rm <= 500 | 38 | 50 | 63 | 70 | 85 | 100 | 0.05 | 0.13 | 0.22 | 0.27 | 0.32 | 1780 | 0.17
Baustahl Rm > 500 | 31 | 37 | 44 | 70 | 85 | 100 | 0.05 | 0.13 | 0.22 | 0.27 | 0.32 | 2110 | 0.17
Einsatzstahl, unlegiert Rm <= 550 | 31 | 37 | 44 | 70 | 85 | 100 | 0.03 | 0.08 | 0.11 | 0.17 | 0.22 | 1820 | 0.22
Einsatzstahl, legiert Rm <= 750 | 19 | 22 | 25 | 60 | 75 | 80 | 0.02 | 0.05 | 0.09 | 0.13 | 0.15 | 2100 | 0.26
Einsatzstahl, legiert Rm > 750 | 10 | 12 | 15 | 50 | 65 | 80 | 0.02 | 0.05 | 0.09 | 0.13 | 0.15 | 2290 | 0.17
Verguetungsstahl, legiert Rm <= 750 | 19 | 21 | 28 | 60 | 75 | 85 | 0.02 | 0.05 | 0.09 | 0.13 | 0.15 | 2220 | 0.26
Verguetungsstahl, legiert Rm > 750 | 10 | 12 | 15 | 50 | 65 | 80 | 0.02 | 0.05 | 0.09 | 0.13 | 0.15 | 2500 | 0.26
Verguetungsstahl, unlegiert Rm <= 650 | 31 | 37 | 44 | 70 | 85 | 100 | 0.03 | 0.08 | 0.11 | 0.17 | 0.22 | 1516 | 0.27
Verguetungsstahl, unlegiert Rm > 650 | 25 | 27 | 31 | 60 | 75 | 80 | 0.02 | 0.06 | 0.1 | 0.15 | 0.19 | 2130 | 0.18
Werkzeugstahl Rm <= 750 | 13 | 16 | 19 | 60 | 75 | 85 | 0.02 | 0.05 | 0.09 | 0.13 | 0.15 | 1820 | 0.26
Werkzeugstahl Rm > 750 | 10 | 12 | 15 | 40 | 55 | 70 | 0.02 | 0.05 | 0.09 | 0.13 | 0.15 | 2300 | 0.21

## Plan90
Material | Vc min | Vc typ | Vc max | fz (bei ae 0,1 * D) min | fz (bei ae 0,1 * D) typ | fz (bei ae 0,1 * D) max | fz (bei ae 0,5 bis 1) * D min | fz (bei ae 0,5 bis 1) * D typ | fz (bei ae 0,5 bis 1) * D max | Kc | Mc
Gusseisen mit Kugelgrafit <= 250 HB | 200 | 220 | 240 | 0.14 | 0.23 | 0.32 | 0.08 | 0.13 | 0.18 | 1005 | 0.25
Gusseisen mit Kugelgrafit > 250 HB | 110 | 130 | 150 | 0.14 | 0.23 | 0.32 | 0.08 | 0.13 | 0.18 | 1132 | 0.44
Gusseisen mit Lamellengrafit <= 200 HB | 220 | 240 | 260 | 0.14 | 0.23 | 0.32 | 0.08 | 0.13 | 0.18 | 950 | 0.21
Gusseisen mit Lamellengrafit > 200 HB | 120 | 140 | 160 | 0.14 | 0.23 | 0.32 | 0.08 | 0.13 | 0.18 | 1470 | 0.26
Temperguss <= 230 HB | 120 | 140 | 160 | 0.14 | 0.23 | 0.32 | 0.08 | 0.13 | 0.18 | 1313 | 0.2
Temperguss > 230 HB | 100 | 120 | 140 | 0.14 | 0.23 | 0.32 | 0.08 | 0.13 | 0.18 | 1313 | 0.2
Nichtrostenderstahl, austenitisch Rm <= 680 | 180 | 200 | 220 | 0.17 | 0.22 | 0.28 | 0.1 | 0.13 | 0.16 | 1820 | 0.26
Nichtrostenderstahl, austenitisch Rm > 680 | 160 | 180 | 200 | 0.17 | 0.21 | 0.25 | 0.09 | 0.12 | 0.14 | 1820 | 0.26
Nichtrostenderstahl, ferritisch Rm <= 700 | 190 | 210 | 230 | 0.17 | 0.22 | 0.28 | 0.1 | 0.13 | 0.16 | 2350 | 0.21
Nichtrostenderstahl, mertensitisch Rm > 500 | 150 | 170 | 190 | 0.17 | 0.19 | 0.21 | 0.09 | 0.11 | 0.12 | 1820 | 0.26
Al - Gusslegierung <= 75 HB | 200 | 350 | 500 | 0.17 | 0.24 | 0.31 | 0.1 | 0.14 | 0.18 | 830 | 0.23
Al - Gusslegierung > 75 HB | 180 | 300 | 420 | 0.17 | 0.24 | 0.31 | 0.1 | 0.14 | 0.18 | 544 | 0.24
Al - Knetlegierung Rm <= 300 | 600 | 700 | 800 | 0.17 | 0.24 | 0.31 | 0.1 | 0.14 | 0.18 | 830 | 0.23
Al - Legierung, Ausgehärtet Rm > 300 | 400 | 500 | 600 | 0.17 | 0.24 | 0.31 | 0.1 | 0.14 | 0.18 | 780 | 0.23
CuZn - Legierung (Bronze) Rm <= 700 | 300 | 400 | 500 | 0.17 | 0.24 | 0.31 | 0.1 | 0.14 | 0.18 | 780 | 0.18
CuZn - Legierung (Messing) Rm <= 600 | 500 | 600 | 700 | 0.17 | 0.24 | 0.31 | 0.1 | 0.14 | 0.18 | 640 | 0.25
Faserverstärkte Kunststoffe | 200 | 350 | 500 | 0.17 | 0.24 | 0.31 | 0.1 | 0.14 | 0.18 | 1 | 0.1
Thermoplast, Duroplast | 400 | 500 | 600 | 0.17 | 0.24 | 0.31 | 0.1 | 0.14 | 0.18 | 1 | 0.1
Automatenstahl Rm <= 570 | 160 | 200 | 240 | 0.17 | 0.24 | 0.31 | 0.1 | 0.14 | 0.18 | 1200 | 0.18
Automatenstahl Rm > 570 | 160 | 200 | 240 | 0.17 | 0.25 | 0.31 | 0.1 | 0.14 | 0.18 | 1200 | 0.18
Baustahl Rm <= 500 | 200 | 230 | 260 | 0.17 | 0.24 | 0.31 | 0.1 | 0.14 | 0.18 | 1780 | 0.17
Baustahl Rm > 500 | 160 | 200 | 240 | 0.17 | 0.24 | 0.31 | 0.1 | 0.14 | 0.18 | 2260 | 0.3
Einsatzstahl Rm <= 570 | 200 | 235 | 270 | 0.17 | 0.24 | 0.31 | 0.1 | 0.14 | 0.18 | 1820 | 0.22
Einsatzstahl Rm > 570 | 140 | 165 | 190 | 0.17 | 0.24 | 0.31 | 0.1 | 0.14 | 0.18 | 2290 | 0.17
Stahlguss Rm <= 700 | 190 | 210 | 230 | 0.11 | 0.15 | 0.19 | 0.08 | 0.1 | 0.12 | 1313 | 0.2
Stahlguss Rm > 700 | 130 | 150 | 170 | 0.11 | 0.15 | 0.19 | 0.08 | 0.1 | 0.12 | 1313 | 0.2
Verguetungsstahl, legiert Rm <= 750 | 140 | 165 | 190 | 0.17 | 0.24 | 0.31 | 0.1 | 0.14 | 0.18 | 2500 | 0.26
Verguetungsstahl, legiert Rm > 750 | 140 | 165 | 190 | 0.14 | 0.21 | 0.28 | 0.08 | 0.12 | 0.16 | 2220 | 0.26
Verguetungsstahl, unlegiert Rm <= 650 | 150 | 175 | 200 | 0.17 | 0.24 | 0.31 | 0.1 | 0.14 | 0.18 | 1516 | 0.27
Verguetungsstahl, unlegiert Rm > 650 | 140 | 165 | 190 | 0.17 | 0.24 | 0.31 | 0.1 | 0.14 | 0.18 | 2130 | 0.18
Werkzeugstahl Rm <= 750 | 140 | 165 | 190 | 0.17 | 0.24 | 0.31 | 0.1 | 0.14 | 0.18 | 1410 | 0.39
Werkzeugstahl Rm > 750 | 75 | 100 | 125 | 0.14 | 0.19 | 0.24 | 0.08 | 0.11 | 0.14 | 1820 | 0.26

## Plan45
Mc | Vc min | Vc typ | Vc max | fz (bei ae 0,1 * D) min | fz (bei ae 0,1 * D) typ | fz (bei ae 0,1 * D) max | fz (bei ae 0,5 bis 1) * D min | fz (bei ae 0,5 bis 1) * D typ | fz (bei ae 0,5 bis 1) * D max | Kc | Mc
Gusseisen mit Kugelgrafit <= 250 HB | 190 | 210 | 230 | 0.18 | 0.23 | 0.28 | 0.18 | 0.21 | 0.24 | 1005 | 0.25
Gusseisen mit Kugelgrafit > 250 HB | 200 | 215 | 230 | 0.25 | 0.29 | 0.33 | 0.25 | 0.29 | 0.33 | 1132 | 0.44
Gusseisen mit Lamellengrafit <= 200 HB | 220 | 235 | 250 | 0.25 | 0.29 | 0.33 | 0.25 | 0.29 | 0.33 | 950 | 0.21
Gusseisen mit Lamellengrafit > 200 HB | 115 | 130 | 145 | 0.18 | 0.23 | 0.28 | 0.18 | 0.21 | 0.24 | 1470 | 0.26
Temperguss <= 230 HB | 190 | 205 | 220 | 0.25 | 0.29 | 0.33 | 0.18 | 0.21 | 0.24 | 1313 | 0.2
Temperguss > 230 HB | 170 | 190 | 210 | 0.18 | 0.23 | 0.28 | 0.18 | 0.21 | 0.24 | 1313 | 0.2
Nichtrostenderstahl, austenitisch Rm <= 680 | 190 | 210 | 230 | 0.32 | 0.34 | 0.36 | 0.16 | 0.19 | 0.22 | 1820 | 0.26
Nichtrostenderstahl, austenitisch Rm > 680 | 150 | 170 | 190 | 0.32 | 0.34 | 0.36 | 0.16 | 0.19 | 0.22 | 1820 | 0.26
Nichtrostenderstahl, ferritisch Rm <= 700 | 200 | 220 | 240 | 0.32 | 0.34 | 0.36 | 0.16 | 0.19 | 0.22 | 2350 | 0.21
Nichtrostenderstahl, mertensitisch Rm > 500 | 130 | 145 | 160 | 0.32 | 0.34 | 0.36 | 0.16 | 0.19 | 0.22 | 1820 | 0.26
Al - Gusslegierung <= 75 HB | 250 | 350 | 500 | 0.38 | 0.42 | 0.46 | 0.2 | 0.23 | 0.26 | 830 | 0.23
Al - Gusslegierung > 75 HB | 230 | 300 | 370 | 0.38 | 0.42 | 0.46 | 0.2 | 0.23 | 0.26 | 544 | 0.24
Al - Knetlegierung Rm <= 300 | 600 | 725 | 850 | 0.38 | 0.42 | 0.46 | 0.2 | 0.23 | 0.26 | 830 | 0.23
Al - Legierung, Ausgehärtet Rm > 300 | 400 | 500 | 600 | 0.38 | 0.42 | 0.38 | 0.2 | 0.23 | 0.26 | 780 | 0.23
CuZn - Legierung (Bronze) Rm <= 700 | 300 | 350 | 400 | 0.38 | 0.42 | 0.46 | 0.2 | 0.23 | 0.26 | 780 | 0.18
CuZn - Legierung (Messing) Rm <= 600 | 500 | 550 | 600 | 0.38 | 0.42 | 0.46 | 0.2 | 0.23 | 0.26 | 640 | 0.25
Faserverstärkte Kunststoffe | 250 | 350 | 500 | 0.38 | 0.42 | 0.46 | 2 | 0.23 | 0.26 | 1 | 0.1
Thermoplast, Duroplast | 400 | 500 | 600 | 0.38 | 0.42 | 0.46 | 0.2 | 0.23 | 0.26 | 1 | 0.1
Automatenstahl Rm <= 570 | 230 | 250 | 270 | 0.32 | 0.34 | 0.36 | 0.18 | 0.21 | 0.24 | 1200 | 0.18
Automatenstahl Rm > 570 | 220 | 240 | 270 | 0.27 | 0.3 | 0.33 | 0.16 | 0.19 | 0.22 | 1200 | 0.18
Baustahl Rm <= 500 | 250 | 275 | 300 | 0.32 | 0.34 | 0.36 | 0.18 | 0.21 | 0.24 | 1780 | 0.17
Baustahl Rm > 500 | 220 | 235 | 250 | 0.32 | 0.34 | 0.36 | 0.18 | 0.21 | 0.24 | 2260 | 0.3
Einsatzstahl Rm <= 570 | 200 | 230 | 260 | 0.32 | 0.34 | 0.36 | 0.17 | 0.2 | 0.23 | 1820 | 0.22
Einsatzstahl Rm > 570 | 150 | 175 | 200 | 0.32 | 0.34 | 0.36 | 0.16 | 0.19 | 0.22 | 2290 | 0.17
Stahlguss Rm <= 700 | 190 | 210 | 230 | 0.32 | 0.34 | 0.36 | 0.17 | 0.2 | 0.23 | 1313 | 0.2
Stahlguss Rm > 700 | 140 | 160 | 180 | 0.32 | 0.34 | 0.36 | 0.16 | 0.19 | 0.22 | 1313 | 0.2
Verguetungsstahl, legiert Rm <= 750 | 190 | 220 | 250 | 0.32 | 0.34 | 0.36 | 0.17 | 0.2 | 0.23 | 2500 | 0.26
Verguetungsstahl, legiert Rm > 750 | 150 | 175 | 200 | 0.32 | 0.34 | 0.36 | 0.17 | 0.2 | 0.23 | 2220 | 0.26
Verguetungsstahl, unlegiert Rm <= 650 | 200 | 230 | 260 | 0.32 | 0.34 | 0.36 | 0.17 | 0.2 | 0.23 | 1516 | 0.27
Verguetungsstahl, unlegiert Rm > 650 | 150 | 175 | 200 | 0.32 | 0.34 | 0.36 | 0.17 | 0.2 | 0.23 | 2130 | 0.18
Werkzeugstahl Rm <= 750 | 120 | 135 | 150 | 0.32 | 0.34 | 0.36 | 0.17 | 0.2 | 0.23 | 1410 | 0.39
Werkzeugstahl Rm > 750 | 95 | 105 | 115 | 0.32 | 0.34 | 0.36 | 0.17 | 0.2 | 0.23 | 1820 | 0.26

## Drehen
Mc | Plan Vc min | Plan Vc typ | Plan Vc max | Laengs Vc min SR | Laengs Vc typ SR | Laengs Vc max SR | Laengs Vc min SL | Laengs Vc typ SL | Laengs Vc max SL | Kc | Mc
Gusseisen mit Kugelgrafit <= 250 HB | 210 | 270 | 330 | 160 | 210 | 260 | 250 | 320 | 410 | 1005 | 0.25
Gusseisen mit Kugelgrafit > 250 HB | 160 | 200 | 250 | 140 | 170 | 210 | 180 | 230 | 300 | 1132 | 0.44
Gusseisen mit Lamellengrafit <= 200 HB | 300 | 370 | 440 | 230 | 280 | 330 | 380 | 450 | 520 | 950 | 0.21
Gusseisen mit Lamellengrafit > 200 HB | 195 | 250 | 305 | 140 | 190 | 240 | 230 | 300 | 370 | 1470 | 0.26
Temperguss <= 230 HB | 190 | 235 | 280 | 140 | 170 | 200 | 240 | 300 | 370 | 1313 | 0.2
Temperguss > 230 HB | 150 | 190 | 230 | 100 | 130 | 160 | 200 | 260 | 330 | 1313 | 0.2
Nichtrostenderstahl, austenitisch Rm <= 680 | 140 | 170 | 200 | 90 | 110 | 130 | 200 | 230 | 260 | 1820 | 0.26
Nichtrostenderstahl, austenitisch Rm > 680 | 100 | 120 | 140 | 70 | 90 | 110 | 130 | 150 | 170 | 1820 | 0.26
Nichtrostenderstahl, ferritisch Rm <= 700 | 180 | 215 | 240 | 160 | 180 | 200 | 230 | 250 | 270 | 2350 | 0.21
Nichtrostenderstahl, mertensitisch Rm > 500 | 130 | 160 | 190 | 110 | 130 | 150 | 150 | 190 | 230 | 1820 | 0.26
Al - Gusslegierung <= 75 HB | 310 | 400 | 490 | 300 | 360 | 420 | 450 | 550 | 650 | 830 | 0.23
Al - Gusslegierung > 75 HB | 290 | 330 | 420 | 200 | 270 | 340 | 300 | 400 | 500 | 544 | 0.24
Al - Knetlegierung Rm <= 300 | 350 | 450 | 560 | 380 | 450 | 520 | 600 | 700 | 800 | 830 | 0.23
Al - Legierung, Ausgehärtet Rm > 300 | 200 | 320 | 440 | 240 | 300 | 360 | 400 | 500 | 600 | 780 | 0.23
CuZn - Legierung (Bronze) Rm <= 700 | 200 | 230 | 260 | 130 | 150 | 170 | 280 | 310 | 340 | 780 | 0.18
CuZn - Legierung (Messing) Rm <= 600 | 320 | 355 | 390 | 250 | 270 | 300 | 400 | 440 | 480 | 640 | 0.25
Faserverstärkte Kunststoffe | 230 | 320 | 410 | 190 | 220 | 310 | 340 | 420 | 500 | 1 | 0.1
Thermoplast, Duroplast | 340 | 430 | 520 | 270 | 360 | 450 | 400 | 500 | 600 | 1 | 0.1
Automatenstahl Rm <= 570 | 180 | 250 | 320 | 130 | 200 | 270 | 240 | 300 | 360 | 1200 | 0.18
Automatenstahl Rm > 570 | 130 | 200 | 270 | 100 | 160 | 220 | 200 | 250 | 360 | 1200 | 0.18
Baustahl Rm <= 500 | 210 | 280 | 350 | 150 | 220 | 300 | 280 | 340 | 400 | 1780 | 0.17
Baustahl Rm > 500 | 160 | 230 | 300 | 100 | 170 | 240 | 220 | 290 | 350 | 2260 | 0.3
Einsatzstahl Rm <= 570 | 200 | 270 | 320 | 150 | 210 | 260 | 250 | 320 | 360 | 1820 | 0.22
Einsatzstahl Rm > 570 | 160 | 220 | 270 | 110 | 160 | 210 | 200 | 270 | 340 | 2290 | 0.17
Stahlguss Rm <= 700 | 140 | 180 | 220 | 105 | 155 | 180 | 160 | 200 | 240 | 1313 | 0.2
Stahlguss Rm > 700 | 100 | 135 | 170 | 80 | 110 | 140 | 130 | 160 | 190 | 1313 | 0.2
Verguetungsstahl, legiert Rm <= 750 | 100 | 160 | 220 | 90 | 130 | 180 | 125 | 185 | 245 | 2500 | 0.26
Verguetungsstahl, legiert Rm > 750 | 80 | 130 | 180 | 70 | 110 | 160 | 100 | 150 | 200 | 2220 | 0.26
Verguetungsstahl, unlegiert Rm <= 650 | 180 | 250 | 320 | 120 | 190 | 240 | 220 | 300 | 380 | 1516 | 0.27
Verguetungsstahl, unlegiert Rm > 650 | 110 | 200 | 280 | 110 | 150 | 200 | 190 | 250 | 310 | 2130 | 0.18
Werkzeugstahl Rm <= 750 | 95 | 145 | 195 | 85 | 125 | 170 | 115 | 165 | 215 | 1410 | 0.39
Werkzeugstahl Rm > 750 | 60 | 110 | 160 | 40 | 80 | 120 | 100 | 140 | 180 | 1820 | 0.26

## Einstellungen
Name | Wert | Hilfe
disclaimer | Ja | Ob beim Programm start der Disclaimer angezeigt werden soll (Ja¦Nein)
maxRpmFr | 24000 | Die maximale Drehzal der Fraesmachine
maxPc | 2.2 | Die maximale Spindelleistung der Fraesmaschine (in kW)
bed | normal | die Bedingungen der Bearbeitung (auspanung, Werkzeuglaenge und Stabilitaet der Maschine) (instabil¦normal¦stabil)
schn | VHM | Der standart Schneidstoff für Werkzeuge (HSS¦VHM¦Keramik)
spiWi | 118 | Der standart Spitzenwinkel fuer Bohrer (118¦130¦140)
cooling | Trocken | Die standart Kuehlung der Werkzeuge (Trocken¦KSS¦Oel)
maxRpmDr | 5000 | Die maximale Drehzal der Drehmachine
maxPcDr | 2.2 | Die maximale Spindelleistung der Drehmaschine (in kW)